## Feuille 1
EEJ020 | m | Scellement d'un joint de dilatation avec du mastic élastique.
Scellement d'un joint de dilatation de 15 mm de largeur, dans un parement vertical extérieur, avec mastic élastomère monocomposant à base de polyuréthane, MasterSeal NP 474 "MBCC de Sika", de couleur blanche, sur cordon en polyéthylène expansé à cellules fermées, de section circulaire de 20 mm de diamètre, MasterSeal 920 "MBCC de Sika"; finition par lissage du matériau avec une spatule.
Code interne |  | Désignation | Quantité | Unité | Prix unitaire | Prix total
mt15bas010B |  | Cordon en polyéthylène expansé à cellules fermées, de section circulaire de 20 mm de diamètre, MasterSeal 920 "MBCC de Sika", pour le remplissage de fond de joint. | 1 | m | 0.17 | 0.17
mt15bas030m |  | Cartouche de mastic élastomère monocomposant à base de polyuréthane, MasterSeal NP 474 "MBCC de Sika", de couleur blanche, de 600 ml, type F-25 HM selon NF EN ISO 11600, à haute adhérence et à durcissement rapide, avec des propriétés élastiques élevées, résistance aux intempéries, au vieillissement et aux rayons UV, apte pour être en contact avec eau potable, dureté Shore A approchée de 35 et allongement en rupture > 600%, selon NF EN ISO 11600. | 0.25 | U | 6.58 | 1.65
mo112 |  | Ouvrier d'exécution I/OE2 construction. | 0.2 | h | 25.31 | 5.06
|  | Frais de chantier des unités d'ouvrage | 2 | % | 6.88 | 0.14
Coût d'entretien décennal: 11,23€ les 10 premières années. |  |  |  |  | Montant total HT: | 7.02